## Hoja1
| DO 302 ROJO | DO 100 AMARILLO | DO 500 AZUL | (BARNIE) estandar | sustrato | DO 302 ROJO | DO 100 AMARILLO | DO 500 AZUL | (BARNIE) estandar | sustrato | DO 302 ROJO | DO 100 AMARILLO | DO 500 AZUL | (BARNIE) estandar | sustrato
C
LONGITUD DE ONDA | REFLECTANCIA (%) |  |  |  |  | REFLECTANCIA |  |  |  |  | K/S |  |  |  |  | K/Sstd-K/Ssust | %C
400 | 21 | 6 | 35 | 57,06 | 142,08 | 0.21 | 0.06 | 0.35 | #VALUE! | #VALUE! | 1.485952 | 7.363333 | 0.6035714 | #VALUE! | #VALUE! | #VALUE! | #VALUE! | ROJO | 1.485952 | 1.867778 | 2.408333 | 3.814405 | 5.29 | 7.363333 | 9.025 | 11.52 | 13.30321 | 14.16802 | 15.68167 | 16.87114 | 16.87114 | 15.68167 | 14.641 | 14.16802 | 11.52 | 7.363333 | 3.814405 | 1.795203 | 0.8424153 | 0.4770513 | 0.2083962 | 0.08757576 | 0.04166667 | 0.02791139 | 0.02099693 | 0.01856061 | 0.01740964 | 0.01696154 | 0.01323529
410 | 18 | 5 | 37 | 60,28 | 145,72 | 0.18 | 0.05 | 0.37 | #VALUE! | #VALUE! | 1.867778 | 9.025 | 0.5363514 | #VALUE! | #VALUE! | #VALUE! | #VALUE! | AMARILLO | 7.363333 | 9.025 | 15.68167 | 49.005 | 49.005 | 49.005 | 49.005 | 24.01 | 9.025 | 2.641429 | 0.8166667 | 0.25 | 0.09423077 | 0.04567568 | 0.03102564 | 0.02791139 | 0.025 | 0.0197561 | 0.01740964 | 0.01740964 | 0.0152381 | 0.01421598 | 0.01323529 | 0.01323529 | 0.01229532 | 0.01139535 | 0.01053468 | 0.009712644 | 0.009712644 | 0.008181818 | 0.006797753
420 | 15 | 3 | 36.5 | 54,19 | 146,61 | 0.15 | 0.03 | 0.365 | #VALUE! | #VALUE! | 2.408333 | 15.68167 | 0.552363 | #VALUE! | #VALUE! | #VALUE! | #VALUE! | AZUL | 0.6035714 | 0.5363514 | 0.552363 | 0.6035714 | 0.7009615 | 0.8066291 | 0.9257143 | 1.053077 | 1.163316 | 1.382727 | 1.726579 | 2.205 | 2.641429 | 3.600455 | 4.725818 | 6.724808 | 9.025 | 11.52 | 19.0125 | 24.01 | 21.73827 | 21.73827 | 24.01 | 49.005 | 40.67267 | 19.0125 | 9.025 | 3.405326 | 1.726579 | 0.9257143 | 0.4370679
430 | 10.5 | 1 | 35 | 42,33 | 149,11 | 0.105 | 0.01 | 0.35 | #VALUE! | #VALUE! | 3.814405 | 49.005 | 0.6035714 | #VALUE! | #VALUE! | #VALUE!
440 | 8 | 1 | 32.5 | 30,61 | 149,54 | 0.08 | 0.01 | 0.325 | #VALUE! | #VALUE! | 5.29 | 49.005 | 0.7009615 | #VALUE! | #VALUE! | #VALUE!
450 | 6 | 1 | 30.2 | 24,59 | 150,96 | 0.06 | 0.01 | 0.302 | #VALUE! | #VALUE! | 7.363333 | 49.005 | 0.8066291 | #VALUE! | #VALUE! | #VALUE! |  |  | 0.0004953347 | -8.131912e-05 | -4.827121e-05
460 | 5 | 1 | 28 | 19,70 | 151,37 | 0.05 | 0.01 | 0.28 | #VALUE! | #VALUE! | 9.025 | 49.005 | 0.9257143 | #VALUE! | #VALUE! | #VALUE! |  |  | -8.131912e-05 | 0.0001072734 | 5.186042e-06
470 | 4 | 2 | 26 | 15,80 | 150,08 | 0.04 | 0.02 | 0.26 | #VALUE! | #VALUE! | 11.52 | 24.01 | 1.053077 | #VALUE! | #VALUE! | #VALUE! |  |  | -4.827121e-05 | 5.186042e-06 | 0.0001419386
480 | 3.5 | 5 | 24.5 | 12,40 | 151,20 | 0.035 | 0.05 | 0.245 | #VALUE! | #VALUE! | 13.30321 | 9.025 | 1.163316 | #VALUE! | #VALUE! | #VALUE!
490 | 3.3 | 14 | 22 | 10,38 | 152,12 | 0.033 | 0.14 | 0.22 | #VALUE! | #VALUE! | 14.16802 | 2.641429 | 1.382727 | #VALUE! | #VALUE! | #VALUE!
500 | 3 | 30 | 19 | 8,67 | 151,40 | 0.03 | 0.3 | 0.19 | #VALUE! | #VALUE! | 15.68167 | 0.8166667 | 1.726579 | #VALUE! | #VALUE! | #VALUE! |  |  | 0.0001081289 | 0.0001653798 | -0.0001089515 | -0.002124772 | -0.001398559 | -0.000376666 | 0.0004406668 | 0.00370295 | 0.005799484 | 0.006736365 | 0.007617919 | 0.008230095 | 0.008221695 | 0.007590161 | 0.007021552 | 0.006691025 | 0.005268575 | 0.003089624 | 0.000970235 | -0.0002711812 | -0.0006332943 | -0.0008141886 | -0.001056842 | -0.002323227 | -0.00194368 | -0.0009048575 | -0.0004261038 | -0.0001559753 | -7.551027e-05 | -3.694904e-05 | -1.509468e-05
510 | 2.8 | 50 | 16 | 7,73 | 150,55 | 0.028 | 0.5 | 0.16 | #VALUE! | #VALUE! | 16.87114 | 0.25 | 2.205 | #VALUE! | #VALUE! | #VALUE! |  |  | 0.0006721832 | 0.0008190375 | 0.001489246 | 0.004949877 | 0.004830388 | 0.004662334 | 0.004527826 | 0.001644298 | -0.0001076307 | -0.0008616048 | -0.001178659 | -0.001333693 | -0.00134814 | -0.001251647 | -0.001162757 | -0.001114261 | -0.0008873104 | -0.0005369173 | -0.0002097168 | -1.959985e-05 | 4.586577e-05 | 7.54672e-05 | 0.0001089901 | 0.0002484402 | 0.0002088608 | 9.755231e-05 | 4.622667e-05 | 1.719274e-05 | 8.580282e-06 | 4.299187e-06 | 1.919588e-06
520 | 2.8 | 65 | 14 | 6,96 | 151,12 | 0.028 | 0.65 | 0.14 | #VALUE! | #VALUE! | 16.87114 | 0.09423077 | 2.641429 | #VALUE! | #VALUE! | #VALUE! |  |  | 5.21279e-05 | 3.277308e-05 | 4.347424e-05 | 0.0001556861 | 9.828078e-05 | 1.319679e-05 | -5.011109e-05 | -0.0002820952 | -0.0004302387 | -0.0004739463 | -0.0005076696 | -0.0005001194 | -0.0004389811 | -0.0002456927 | -3.5802e-05 | 0.0002707471 | 0.0007250409 | 0.001279798 | 0.002514571 | 0.003321378 | 0.003044914 | 0.003062545 | 0.003397954 | 0.00695154 | 0.005771072 | 0.002697319 | 0.001280037 | 0.0004825015 | 0.0002442781 | 0.0001306182 | 6.143316e-05
530 | 3 | 74 | 11 | 6,86 | 151,30 | 0.03 | 0.74 | 0.11 | #VALUE! | #VALUE! | 15.68167 | 0.04567568 | 3.600455 | #VALUE! | #VALUE! | #VALUE!
540 | 3.2 | 78 | 8.8 | 7,20 | 150,51 | 0.032 | 0.78 | 0.088 | #VALUE! | #VALUE! | 14.641 | 0.03102564 | 4.725818 | #VALUE! | #VALUE! | #VALUE!
550 | 3.3 | 79 | 6.5 | 7,29 | 151,15 | 0.033 | 0.79 | 0.065 | #VALUE! | #VALUE! | 14.16802 | 0.02791139 | 6.724808 | #VALUE! | #VALUE! | #VALUE!
560 | 4 | 80 | 5 | 7,82 | 151,35 | 0.04 | 0.8 | 0.05 | #VALUE! | #VALUE! | 11.52 | 0.025 | 9.025 | #VALUE! | #VALUE! | #VALUE!
570 | 6 | 82 | 4 | 9,95 | 150,53 | 0.06 | 0.82 | 0.04 | #VALUE! | #VALUE! | 7.363333 | 0.0197561 | 11.52 | #VALUE! | #VALUE! | #VALUE!
580 | 10.5 | 83 | 2.5 | 13,98 | 149,61 | 0.105 | 0.83 | 0.025 | #VALUE! | #VALUE! | 3.814405 | 0.01740964 | 19.0125 | #VALUE! | #VALUE! | #VALUE!
590 | 18.5 | 83 | 2 | 19,26 | 149,72 | 0.185 | 0.83 | 0.02 | #VALUE! | #VALUE! | 1.795203 | 0.01740964 | 24.01 | #VALUE! | #VALUE! | #VALUE!
600 | 29.5 | 84 | 2.2 | 29.06 | 150,19 | 0.295 | 0.84 | 0.022 | 0.2906 | #VALUE! | 0.8424153 | 0.0152381 | 21.73827 | 0.8658781 | #VALUE! | #VALUE!
610 | 39 | 84.5 | 2.2 | 42,80 | 149,46 | 0.39 | 0.845 | 0.022 | #VALUE! | #VALUE! | 0.4770513 | 0.01421598 | 21.73827 | #VALUE! | #VALUE! | #VALUE!
620 | 53 | 85 | 2 | 57,65 | 149,79 | 0.53 | 0.85 | 0.02 | #VALUE! | #VALUE! | 0.2083962 | 0.01323529 | 24.01 | #VALUE! | #VALUE! | #VALUE!
630 | 66 | 85 | 1 | 66,17 | 148,37 | 0.66 | 0.85 | 0.01 | #VALUE! | #VALUE! | 0.08757576 | 0.01323529 | 49.005 | #VALUE! | #VALUE! | #VALUE!
640 | 75 | 85.5 | 1.2 | 71,58 | 148,16 | 0.75 | 0.855 | 0.012 | #VALUE! | #VALUE! | 0.04166667 | 0.01229532 | 40.67267 | #VALUE! | #VALUE! | #VALUE!
650 | 79 | 86 | 2.5 | 80,63 | 149,33 | 0.79 | 0.86 | 0.025 | #VALUE! | #VALUE! | 0.02791139 | 0.01139535 | 19.0125 | #VALUE! | #VALUE! | #VALUE!
660 | 81.5 | 86.5 | 5 | 94,95 | 148,02 | 0.815 | 0.865 | 0.05 | #VALUE! | #VALUE! | 0.02099693 | 0.01053468 | 9.025 | #VALUE! | #VALUE! | #VALUE!
670 | 82.5 | 87 | 11.5 | 113,97 | 148,65 | 0.825 | 0.87 | 0.115 | #VALUE! | #VALUE! | 0.01856061 | 0.009712644 | 3.405326 | #VALUE! | #VALUE! | #VALUE!
680 | 83 | 87 | 19 | 132,36 | 147,40 | 0.83 | 0.87 | 0.19 | #VALUE! | #VALUE! | 0.01740964 | 0.009712644 | 1.726579 | #VALUE! | #VALUE! | #VALUE!
690 | 83.2 | 88 | 28 | 147,03 | 147,22 | 0.832 | 0.88 | 0.28 | #VALUE! | #VALUE! | 0.01696154 | 0.008181818 | 0.9257143 | #VALUE! | #VALUE! | #VALUE!
700 | 85 | 89 | 40.5 | 161,22 | 147,45 | 0.85 | 0.89 | 0.405 | #VALUE! | #VALUE! | 0.01323529 | 0.006797753 | 0.4370679 | #VALUE! | #VALUE! | #VALUE!
ESTOS RESULTADOS FUERON OBTENIDOS EN BASE A DATOS DE REFLECTANCIA DADOS POR LA EMPRESA QUE PROVEE LOS COLORANTES A UNA CONCENTRACION DE 200% Y OWF DE 0,5%
DATOS DE RECETA DE LA EMPRESA
[6 empty] | COLOR | CONCENTRACION
[6 empty] | DO 500 | 0,04
[6 empty] | DO 301 | 0,16
[6 empty] | DO 314 | 0,71
[6 empty] | DO 400 | 0,67
CONCLUSION COMO SE PUEDE OBSERVAR HACIENDO UNA COMPARACION DE DATOS EL RESULTADO OBTENIDO LA TEORIA DE KUBELKA MUNK ES LOGICO Y VARIA UN POCO PORQUE LOS DATOS DE REFLECTANCIA DE LOS 3 COLORES PRIMARIOS FUERON DADAS POR LA EMPRESA QUE PROVEE LOS COLORANTES Y EL MISMO DATO FUE OBTENIDO SIN DILUCION POR LO TANTO ES UN DATO CON CASI UN 100% DE PUREZA, PERO LA EMPRESA DILUYE EL COLORANTE AL TRABAJAR CON LOS HILOS, ASI QUE NO ES EXACTO POR ESE MOTIVO PERO SI TIENE LOGICA. NO SE TRABAJO CON LOS RESULTADOS EXACTOS PORQUE NO SE TIENE UN ESPECTOFOTOMETRO QUE DETERMINE REFLECTANCIAS DE LOS COLORANTES LIQUIDOS EN LA EMPRESA.