## GRAF KS VS CONCENT (DO 100)
PARA LA OBTENCION DE LOS SIGUIENTES DATOS SE REALIZO EXPERIMENTACION EN LABORATORIO HACIENDO EL TEÑIDO DE 2 GRAMOS DE UN HILO DE POLIESTER CON TITULO 165/48F, EL CUAL FUE TEÑIDO CON COLORANTE DILUIDO (1/100) EN AGUA Y LAS CONCENTRACIONES DE CADA DATO SE TIENEN EN LA TABLA, LA CUAL NOS MUESTRA LAS REFLECTANCIAS POR LONGITUD DE ONDA
|  | REFLECTANCIAS (%) | [11 empty] | K/S
| CONCENTRACION | 0,02 | 0,05 | 0,1 | 0,5 | 1 | 1,2 | 1,5 | 1,8 | 2,1 | 2,4 | SUSTRATO |  | 0 | 0,05 | 0,1 | 0,5 | 1 | 1,2 | 1,5 | 1,8 | 2,1 | 2,4
LONG DE ONDA | N | 1 | 2 | 3 | 4 | 5 | 6 | 7 | 8 | 9 | 10 |  |  | 1 | 2 | 3 | 4 | 5 | 6 | 7 | 8 | 9 | 10
400 |  | 92.72 | 72.3 | 55.96 | 18.77 | 11.34 | 8.96 | 7.83 | 7.18 | 7.71 | 7.37 | 142,08 |  | 45.36539 | 35.15692 | 26.98893 | 8.411638 | 4.714092 | 3.535804 | 2.978857 | 2.659638 | 2.919851 | 2.752843
410 |  | 84.69 | 61.95 | 45.48 | 14.78 | 8.93 | 7.99 | 7.05 | 7.15 | 7.35 | 6.7 | 145,72 |  | 41.3509 | 29.98307 | 21.75099 | 6.423829 | 3.520991 | 3.057578 | 2.595922 | 2.64493 | 2.743027 | 2.424627
420 |  | 77.4 | 53.95 | 38.94 | 10.8 | 7.61 | 6.83 | 5.87 | 5.87 | 5.95 | 5.72 | 146,61 |  | 37.70646 | 25.98427 | 18.48284 | 4.446296 | 2.870703 | 2.488206 | 2.020179 | 2.020179 | 2.059034 | 1.947413
430 |  | 70.86 | 48.58 | 33.41 | 8.65 | 6.23 | 5.28 | 5.24 | 5.01 | 5.16 | 4.99 | 149,11 |  | 34.43706 | 23.30029 | 15.71997 | 3.382803 | 2.195257 | 1.734697 | 1.71542 | 1.6048 | 1.676899 | 1.5952
440 |  | 66.58 | 44.5 | 29.81 | 6.72 | 4.68 | 4.19 | 4.03 | 3.83 | 4.07 | 3.63 | 149,54 |  | 32.29751 | 21.26124 | 13.92177 | 2.434405 | 1.446838 | 1.214332 | 1.139069 | 1.045548 | 1.15785 | 0.952741
450 |  | 67.6 | 45.04 | 30.13 | 6.88 | 4.65 | 4.18 | 4.07 | 3.87 | 4 | 3.79 | 150,96 |  | 32.8074 | 21.5311 | 14.08159 | 2.512674 | 1.432527 | 1.209617 | 1.15785 | 1.064199 | 1.125 | 1.026926
460 |  | 69.53 | 47.48 | 32.17 | 7.54 | 5.22 | 4.67 | 4.39 | 4.23 | 4.35 | 4.08 | 151,37 |  | 33.77219 | 22.75053 | 15.10054 | 2.836313 | 1.705785 | 1.442066 | 1.308895 | 1.233203 | 1.289943 | 1.162549
470 |  | 76.35 | 54.25 | 38.4 | 10.17 | 6.65 | 5.61 | 5.24 | 5.08 | 5.13 | 4.76 | 150,08 |  | 37.18155 | 26.13422 | 18.21302 | 4.134164 | 2.400188 | 1.894127 | 1.71542 | 1.638425 | 1.662466 | 1.485042
480 |  | 92.66 | 72.07 | 55.49 | 19.43 | 11.52 | 9.48 | 8.46 | 7.9 | 8.07 | 7.72 | 151,20 |  | 45.3354 | 35.04194 | 26.75401 | 8.740733 | 4.803403 | 3.792743 | 3.289102 | 3.013291 | 3.096958 | 2.924767
490 |  | 113.41 | 98.32 | 84.62 | 41.73 | 28.91 | 24.69 | 21.69 | 20.42 | 20.91 | 20.39 | 152,12 |  | 55.70941 | 48.16509 | 41.31591 | 19.87698 | 13.4723 | 11.36525 | 9.868052 | 9.234486 | 9.478912 | 9.219522
500 |  | 124.82 | 117.14 | 111.29 | 74.74 | 59.78 | 54.12 | 49.94 | 46.73 | 47.31 | 47.32 | 151,40 |  | 61.41401 | 57.57427 | 54.64949 | 36.37669 | 28.89836 | 26.06924 | 23.98001 | 22.3757 | 22.66557 | 22.67057
510 |  | 128.17 | 124.97 | 125.27 | 104.58 | 94.62 | 87.58 | 84.11 | 79.51 | 79.7 | 81.73 | 150,55 |  | 63.0889 | 61.489 | 61.63899 | 51.29478 | 46.31528 | 42.79571 | 41.06094 | 38.76129 | 38.85627 | 39.87112
520 |  | 129.96 | 127.8 | 130.92 | 120.2 | 118.48 | 110.85 | 109.53 | 106.29 | 104.69 | 108.34 | 151,12 |  | 63.98385 | 62.90391 | 64.46382 | 59.10416 | 58.24422 | 54.42951 | 53.76956 | 52.1497 | 51.34978 | 53.17462
530 |  | 130.36 | 128.49 | 132.75 | 126.14 | 129 | 120.83 | 121.43 | 119.4 | 117.03 | 120.82 | 151,30 |  | 64.18384 | 63.24889 | 65.37877 | 62.07396 | 63.50388 | 59.41914 | 59.71912 | 58.70419 | 57.51927 | 59.41414
540 |  | 129.97 | 127.82 | 132.74 | 127.27 | 132.22 | 123.91 | 125.4 | 124.04 | 121.9 | 124.78 | 150,51 |  | 63.98885 | 62.91391 | 65.37377 | 62.63893 | 65.11378 | 60.95904 | 61.70399 | 61.02403 | 59.9541 | 61.39401
550 |  | 130.11 | 128.31 | 133.53 | 128.72 | 134.36 | 125.86 | 127.74 | 126.79 | 124.55 | 126.94 | 151,15 |  | 64.05884 | 63.1589 | 65.76874 | 63.36388 | 66.18372 | 61.93397 | 62.87391 | 62.39894 | 61.27901 | 62.47394
560 |  | 130.3 | 127.72 | 133.42 | 128.93 | 135.36 | 127.04 | 128.98 | 127.85 | 126.25 | 128.23 | 151,35 |  | 64.15384 | 62.86391 | 65.71375 | 63.46888 | 66.68369 | 62.52394 | 63.49388 | 62.92891 | 62.12896 | 63.1189
570 |  | 129.68 | 127.22 | 133.38 | 128.59 | 135.62 | 127.35 | 129.7 | 128.51 | 127.43 | 128.69 | 150,53 |  | 63.84386 | 62.61393 | 65.69375 | 63.29889 | 66.81369 | 62.67893 | 63.85386 | 63.25889 | 62.71892 | 63.34889
580 |  | 128.47 | 126.66 | 132.67 | 128.98 | 135.2 | 127.21 | 129.82 | 128.6 | 128.03 | 128.69 | 149,61 |  | 63.23889 | 62.33395 | 65.33877 | 63.49388 | 66.6037 | 62.60893 | 63.91385 | 63.30389 | 63.01891 | 63.34889
590 |  | 128.92 | 127.32 | 132.92 | 128.56 | 136.22 | 128.39 | 130.79 | 129.74 | 129.7 | 129.5 | 149,72 |  | 63.46388 | 62.66393 | 65.46376 | 63.28389 | 67.11367 | 63.19889 | 64.39882 | 63.87385 | 63.85386 | 63.75386
600 |  | 128.8 | 127.86 | 133.21 | 128.97 | 136.63 | 128.97 | 131.41 | 130.22 | 130.51 | 130.17 | 150,19 |  | 63.40388 | 62.93391 | 65.60875 | 63.48888 | 67.31866 | 63.48888 | 64.7088 | 64.11384 | 64.25883 | 64.08884
610 |  | 128.3 | 127.37 | 132.67 | 128.75 | 136.17 | 128.58 | 131.02 | 129.75 | 130.1 | 129.81 | 149,46 |  | 63.1539 | 62.68893 | 65.33877 | 63.37888 | 67.08867 | 63.29389 | 64.51382 | 63.87885 | 64.05384 | 63.90885
620 |  | 128.48 | 128.06 | 133.14 | 128.86 | 136.69 | 129.39 | 131.78 | 130.45 | 131.05 | 130.77 | 149,79 |  | 63.24389 | 63.0339 | 65.57376 | 63.43388 | 67.34866 | 63.69886 | 64.89379 | 64.22883 | 64.52882 | 64.38882
630 |  | 127.67 | 127.75 | 132.74 | 128.11 | 135.99 | 128.81 | 131.27 | 129.37 | 130.5 | 130.48 | 148,37 |  | 62.83892 | 62.87891 | 65.37377 | 63.0589 | 66.99868 | 63.40888 | 64.63881 | 63.68886 | 64.25383 | 64.24383
640 |  | 127.43 | 127.97 | 132.76 | 128.13 | 136.77 | 129.13 | 131.34 | 129.47 | 130.83 | 130.8 | 148,16 |  | 62.71892 | 62.98891 | 65.38377 | 63.0689 | 67.38866 | 63.56887 | 64.67381 | 63.73886 | 64.41882 | 64.40382
650 |  | 128.76 | 130.07 | 133.79 | 128.84 | 137.61 | 130.29 | 132.42 | 130.66 | 132.06 | 132.01 | 149,33 |  | 63.38388 | 64.03884 | 65.89874 | 63.42388 | 67.80863 | 64.14884 | 65.21378 | 64.33383 | 65.03379 | 65.00879
660 |  | 128.32 | 130.66 | 133.68 | 128.54 | 138.07 | 130.4 | 132.08 | 130.08 | 132.13 | 132.39 | 148,02 |  | 63.1639 | 64.33383 | 65.84374 | 63.27389 | 68.03862 | 64.20383 | 65.04379 | 64.04384 | 65.06878 | 65.19878
670 |  | 129.37 | 131.42 | 134.61 | 129.3 | 138.5 | 131.45 | 132.45 | 130.76 | 132.96 | 133.4 | 148,65 |  | 63.68886 | 64.7138 | 66.30871 | 63.65387 | 68.25361 | 64.7288 | 65.22878 | 64.38382 | 65.48376 | 65.70375
680 |  | 128.7 | 132.1 | 134.53 | 128.03 | 138.61 | 131.06 | 132.47 | 130.36 | 132.52 | 133.06 | 147,40 |  | 63.35389 | 65.05379 | 66.26872 | 63.01891 | 68.30861 | 64.53382 | 65.23877 | 64.18384 | 65.26377 | 65.53376
690 |  | 128.72 | 131.06 | 133.5 | 128.66 | 137.97 | 131.21 | 132.02 | 129.76 | 132.49 | 133.15 | 147,22 |  | 63.36388 | 64.53382 | 65.75375 | 63.33389 | 67.98862 | 64.60881 | 65.01379 | 63.88385 | 65.24877 | 65.57876
700 |  | 129.15 | 131.94 | 135.24 | 129.02 | 138.96 | 133.08 | 133.8 | 131.89 | 134.34 | 134.44 | 147,45 |  | 63.57887 | 64.97379 | 66.6237 | 63.51388 | 68.4836 | 65.54376 | 65.90374 | 64.94879 | 66.17372 | 66.22372
|  | REFLECTANCIAS | [11 empty] | K/S sin correccion de Saunderson | [11 empty] | K/S-Ks/Ss sin correccion de Saunderson
| CONCENTRACION | 0,02 | 0,05 | 0,1 | 0,5 | 1 | 1,2 | 1,5 | 1,8 | 2,1 | 2,4 | SUSTRATO |  | 0,02 | 0,05 | 0,1 | 0,5 | 1 | 1,2 | 1,5 | 1,8 | 2,1 | 2,4 | SUSTRATO |  | 0,02 | 0,05 | 0,1 | 0,5 | 1 | 1,2 | 1,5 | 1,8 | 2,1 | 2,4
LONG DE ONDA | N | 1 | 2 | 3 | 4 | 5 | 6 | 7 | 8 | 9 | 10 |  |  | 1 | 2 | 3 | 4 | 5 | 6 | 7 | 8 | 9 | 10 |  | LONG DE ONDA
400 |  | 0.9272 | 0.723 | 0.5596 | 0.1877 | 0.1134 | 0.0896 | 0.0783 | 0.0718 | 0.0771 | 0.0737 | 1.4208 |  | 0.002857981 | 0.05306293 | 0.1732954 | 1.757675 | 3.465871 | 4.625157 | 5.424846 | 5.999688 | 5.523634 | 5.821111 | 0.06231441 | 400 | 0 | 0 | 0.1109809 | 1.695361 | 3.403557 | 4.562843 | 5.362532 | 5.937374 | 5.46132 | 5.758796
410 |  | 0.8469 | 0.6195 | 0.4548 | 0.1478 | 0.0893 | 0.0799 | 0.0705 | 0.0715 | 0.0735 | 0.067 | 1.4572 |  | 0.01383848 | 0.1168525 | 0.3267843 | 2.45685 | 4.643754 | 5.297772 | 6.127449 | 6.028757 | 5.839471 | 6.496187 | 0.0717238 | 410 | 0 | 0.0451287 | 0.2550605 | 2.385126 | 4.57203 | 5.226048 | 6.055725 | 5.957033 | 5.767747 | 6.424463
420 |  | 0.774 | 0.5395 | 0.3894 | 0.108 | 0.0761 | 0.0683 | 0.0587 | 0.0587 | 0.0595 | 0.0572 | 1.4661 |  | 0.03299483 | 0.1965341 | 0.4787267 | 3.68363 | 5.608352 | 6.354794 | 7.547238 | 7.547238 | 7.433111 | 7.769859 | 0.07409086 | 420 | 0 | 0.1224432 | 0.4046359 | 3.609539 | 5.534261 | 6.280703 | 7.473147 | 7.473147 | 7.35902 | 7.695768
430 |  | 0.7086 | 0.4858 | 0.3341 | 0.0865 | 0.0623 | 0.0528 | 0.0524 | 0.0501 | 0.0516 | 0.0499 | 1.4911 |  | 0.05991671 | 0.2721301 | 0.6636079 | 4.823597 | 7.056832 | 8.496097 | 8.568185 | 9.00509 | 8.715722 | 9.04499 | 0.08087292 | 430 | 0 | 0.1912572 | 0.582735 | 4.742724 | 6.975959 | 8.415224 | 8.487312 | 8.924217 | 8.63485 | 8.964117
440 |  | 0.6658 | 0.445 | 0.2981 | 0.0672 | 0.0468 | 0.0419 | 0.0403 | 0.0383 | 0.0407 | 0.0363 | 1.4954 |  | 0.08387627 | 0.3460955 | 0.8263395 | 6.474076 | 9.707161 | 10.95412 | 11.4271 | 12.07398 | 11.30536 | 12.79225 | 0.0820587 | 440 | 0.001817569 | 0.2640368 | 0.7442808 | 6.392017 | 9.625102 | 10.87207 | 11.34504 | 11.99192 | 11.2233 | 12.7102
450 |  | 0.676 | 0.4504 | 0.3013 | 0.0688 | 0.0465 | 0.0418 | 0.0407 | 0.0387 | 0.04 | 0.0379 | 1.5096 |  | 0.07764497 | 0.3353243 | 0.8101256 | 6.301842 | 9.775938 | 10.98262 | 11.30536 | 11.93925 | 11.52 | 12.21156 | 0.08601357 | 450 | 0 | 0.2493108 | 0.724112 | 6.215828 | 9.689925 | 10.89661 | 11.21935 | 11.85323 | 11.43399 | 12.12555
460 |  | 0.6953 | 0.4748 | 0.3217 | 0.0754 | 0.0522 | 0.0467 | 0.0439 | 0.0423 | 0.0435 | 0.0408 | 1.5137 |  | 0.06676405 | 0.290475 | 0.7150931 | 5.669 | 8.604644 | 9.729988 | 10.41147 | 10.84148 | 10.516 | 11.2753 | 0.08716644 | 460 | 0 | 0.2033085 | 0.6279266 | 5.581833 | 8.517478 | 9.642822 | 10.32431 | 10.75431 | 10.42884 | 11.18814
470 |  | 0.7635 | 0.5425 | 0.384 | 0.1017 | 0.0665 | 0.0561 | 0.0524 | 0.0508 | 0.0513 | 0.0476 | 1.5008 |  | 0.03662885 | 0.192909 | 0.4940833 | 3.967271 | 6.552047 | 7.940706 | 8.568185 | 8.86792 | 8.772239 | 9.528002 | 0.08355565 | 470 | 0 | 0.1093533 | 0.4105277 | 3.883715 | 6.468491 | 7.85715 | 8.484629 | 8.784364 | 8.688683 | 9.444446
480 |  | 0.9266 | 0.7207 | 0.5549 | 0.1943 | 0.1152 | 0.0948 | 0.0846 | 0.079 | 0.0807 | 0.0772 | 1.512 |  | 0.002907166 | 0.05411995 | 0.1785133 | 1.67049 | 3.397878 | 4.321662 | 4.952465 | 5.368614 | 5.236137 | 5.515284 | 0.08668783 | 480 | 0 | 0 | 0.09182542 | 1.583802 | 3.31119 | 4.234974 | 4.865778 | 5.281926 | 5.149449 | 5.428596
490 |  | 1.1341 | 0.9832 | 0.8462 | 0.4173 | 0.2891 | 0.2469 | 0.2169 | 0.2042 | 0.2091 | 0.2039 | 1.5212 |  | 0.007928229 | 0.0001435313 | 0.01397686 | 0.4068288 | 0.8740554 | 1.148561 | 1.41366 | 1.55068 | 1.49575 | 1.554132 | 0.08928788 | 490 | 0 | 0 | 0 | 0.3175409 | 0.7847675 | 1.059274 | 1.324372 | 1.461392 | 1.406463 | 1.464845
500 |  | 1.2482 | 1.1714 | 1.1129 | 0.7474 | 0.5978 | 0.5412 | 0.4994 | 0.4673 | 0.4731 | 0.4732 | 1.514 |  | 0.02467683 | 0.01253968 | 0.005726665 | 0.04268582 | 0.1353001 | 0.1944729 | 0.2509014 | 0.3036265 | 0.293409 | 0.2932357 | 0.08725099 | 500 | 0 | 0 | 0 | 0 | 0.04804914 | 0.1072219 | 0.1636505 | 0.2163755 | 0.206158 | 0.2059847
510 |  | 1.2817 | 1.2497 | 1.2527 | 1.0458 | 0.9462 | 0.8758 | 0.8411 | 0.7951 | 0.797 | 0.8173 | 1.5055 |  | 0.03095689 | 0.02494602 | 0.02548786 | 0.001002888 | 0.001529508 | 0.0088066 | 0.01500964 | 0.02640172 | 0.02585257 | 0.02042046 | 0.08486558 | 510 | 0 | 0 | 0 | 0 | 0 | 0 | 0 | 0 | 0 | 0
520 |  | 1.2996 | 1.278 | 1.3092 | 1.202 | 1.1848 | 1.1085 | 1.0953 | 1.0629 | 1.0469 | 1.0834 | 1.5112 |  | 0.03453376 | 0.03023631 | 0.03651262 | 0.01697338 | 0.01441215 | 0.005309991 | 0.004145937 | 0.001861139 | 0.001050535 | 0.003210061 | 0.08646289 | 520 | 0 | 0 | 0 | 0 | 0 | 0 | 0 | 0 | 0 | 0
530 |  | 1.3036 | 1.2849 | 1.3275 | 1.2614 | 1.29 | 1.2083 | 1.2143 | 1.194 | 1.1703 | 1.2082 | 1.513 |  | 0.03535324 | 0.03158534 | 0.04039783 | 0.02708497 | 0.0325969 | 0.01795452 | 0.01890986 | 0.01576047 | 0.01239088 | 0.01793877 | 0.08696927 | 530 | 0 | 0 | 0 | 0 | 0 | 0 | 0 | 0 | 0 | 0
540 |  | 1.2997 | 1.2782 | 1.3274 | 1.2727 | 1.3222 | 1.2391 | 1.254 | 1.2404 | 1.219 | 1.2478 | 1.5051 |  | 0.03455416 | 0.03027509 | 0.04037621 | 0.02921556 | 0.03925762 | 0.02306868 | 0.02572408 | 0.02329578 | 0.01967227 | 0.02460524 | 0.08475384 | 540 | 0 | 0 | 0 | 0 | 0 | 0 | 0 | 0 | 0 | 0
550 |  | 1.3011 | 1.2831 | 1.3353 | 1.2872 | 1.3436 | 1.2586 | 1.2774 | 1.2679 | 1.2455 | 1.2694 | 1.5115 |  | 0.03484022 | 0.03123124 | 0.04209769 | 0.03204002 | 0.04393456 | 0.0265668 | 0.03012007 | 0.02830287 | 0.0241952 | 0.02858688 | 0.08654722 | 550 | 0 | 0 | 0 | 0 | 0 | 0 | 0 | 0 | 0 | 0
560 |  | 1.303 | 1.2772 | 1.3342 | 1.2893 | 1.3536 | 1.2704 | 1.2898 | 1.2785 | 1.2625 | 1.2823 | 1.5135 |  | 0.03522985 | 0.03008137 | 0.04185641 | 0.03245734 | 0.04618534 | 0.02877683 | 0.032557 | 0.0303333 | 0.0272896 | 0.03107435 | 0.08711009 | 560 | 0 | 0 | 0 | 0 | 0 | 0 | 0 | 0 | 0 | 0
570 |  | 1.2968 | 1.2722 | 1.3338 | 1.2859 | 1.3562 | 1.2735 | 1.297 | 1.2851 | 1.2743 | 1.2869 | 1.5053 |  | 0.03396447 | 0.02911997 | 0.0417688 | 0.03178272 | 0.04677719 | 0.02936877 | 0.03400501 | 0.03162478 | 0.02952228 | 0.03198058 | 0.0848097 | 570 | 0 | 0 | 0 | 0 | 0 | 0 | 0 | 0 | 0 | 0
580 |  | 1.2847 | 1.2666 | 1.3267 | 1.2898 | 1.352 | 1.2721 | 1.2982 | 1.286 | 1.2803 | 1.2869 | 1.4961 |  | 0.03154592 | 0.02805762 | 0.04022495 | 0.032557 | 0.04582249 | 0.02910086 | 0.03424867 | 0.03180249 | 0.03068347 | 0.03198058 | 0.08225226 | 580 | 0 | 0 | 0 | 0 | 0 | 0 | 0 | 0 | 0 | 0
590 |  | 1.2892 | 1.2732 | 1.3292 | 1.2856 | 1.3622 | 1.2839 | 1.3079 | 1.2974 | 1.297 | 1.295 | 1.4972 |  | 0.03243742 | 0.02931128 | 0.04076611 | 0.03172346 | 0.0481533 | 0.03138843 | 0.03624222 | 0.03408616 | 0.03400501 | 0.03360039 | 0.08255672 | 590 | 0 | 0 | 0 | 0 | 0 | 0 | 0 | 0 | 0 | 0
600 |  | 1.288 | 1.2786 | 1.3321 | 1.2897 | 1.3663 | 1.2897 | 1.3141 | 1.3022 | 1.3051 | 1.3017 | 1.5019 |  | 0.03219876 | 0.03035271 | 0.0413972 | 0.03253706 | 0.04910184 | 0.03253706 | 0.03753855 | 0.0350656 | 0.03566241 | 0.03496308 | 0.08386165 | 600 | 0 | 0 | 0 | 0 | 0 | 0 | 0 | 0 | 0 | 0
610 |  | 1.283 | 1.2737 | 1.3267 | 1.2875 | 1.3617 | 1.2858 | 1.3102 | 1.2975 | 1.301 | 1.2981 | 1.4946 |  | 0.03121161 | 0.02940712 | 0.04022495 | 0.03209951 | 0.04803807 | 0.03176296 | 0.03672113 | 0.03410645 | 0.03481975 | 0.03422834 | 0.08183767 | 610 | 0 | 0 | 0 | 0 | 0 | 0 | 0 | 0 | 0 | 0
620 |  | 1.2848 | 1.2806 | 1.3314 | 1.2886 | 1.3669 | 1.2939 | 1.3178 | 1.3045 | 1.3105 | 1.3077 | 1.4979 |  | 0.03156563 | 0.03074198 | 0.04124454 | 0.032318 | 0.04924121 | 0.03337863 | 0.03832025 | 0.03553862 | 0.03678377 | 0.03620069 | 0.08275065 | 620 | 0 | 0 | 0 | 0 | 0 | 0 | 0 | 0 | 0 | 0
630 |  | 1.2767 | 1.2775 | 1.3274 | 1.2811 | 1.3599 | 1.2881 | 1.3127 | 1.2937 | 1.305 | 1.3048 | 1.4837 |  | 0.02998468 | 0.03013943 | 0.04037621 | 0.03083959 | 0.04762409 | 0.03221862 | 0.03724434 | 0.03333837 | 0.03564176 | 0.03560049 | 0.07884535 | 630 | 0 | 0 | 0 | 0 | 0 | 0 | 0 | 0 | 0 | 0
640 |  | 1.2743 | 1.2797 | 1.3276 | 1.2813 | 1.3677 | 1.2913 | 1.3134 | 1.2947 | 1.3083 | 1.308 | 1.4816 |  | 0.02952228 | 0.03056657 | 0.04041946 | 0.03087867 | 0.04942725 | 0.03285669 | 0.03739134 | 0.03353985 | 0.03632534 | 0.036263 | 0.078273 | 640 | 0 | 0 | 0 | 0 | 0 | 0 | 0 | 0 | 0 | 0
650 |  | 1.2876 | 1.3007 | 1.3379 | 1.2884 | 1.3761 | 1.3029 | 1.3242 | 1.3066 | 1.3206 | 1.3201 | 1.4933 |  | 0.03211935 | 0.0347584 | 0.04267001 | 0.03227824 | 0.05139569 | 0.03520931 | 0.03968647 | 0.03597259 | 0.03891578 | 0.03880918 | 0.0814789 | 650 | 0 | 0 | 0 | 0 | 0 | 0 | 0 | 0 | 0 | 0
660 |  | 1.2832 | 1.3066 | 1.3368 | 1.2854 | 1.3807 | 1.304 | 1.3208 | 1.3008 | 1.3213 | 1.3239 | 1.4802 |  | 0.03125087 | 0.03597259 | 0.04242753 | 0.03168397 | 0.05248515 | 0.03543558 | 0.03895845 | 0.03477884 | 0.0390652 | 0.03962203 | 0.07789219 | 660 | 0 | 0 | 0 | 0 | 0 | 0 | 0 | 0 | 0 | 0
670 |  | 1.2937 | 1.3142 | 1.3461 | 1.293 | 1.385 | 1.3145 | 1.3245 | 1.3076 | 1.3296 | 1.334 | 1.4865 |  | 0.03333837 | 0.0375596 | 0.04449343 | 0.0331976 | 0.05351083 | 0.03762277 | 0.03975094 | 0.03617993 | 0.04085295 | 0.04181259 | 0.07961058 | 670 | 0 | 0 | 0 | 0 | 0 | 0 | 0 | 0 | 0 | 0
680 |  | 1.287 | 1.321 | 1.3453 | 1.2803 | 1.3861 | 1.3106 | 1.3247 | 1.3036 | 1.3252 | 1.3306 | 1.474 |  | 0.03200039 | 0.03900114 | 0.04431431 | 0.03068347 | 0.05377433 | 0.03680465 | 0.03979395 | 0.03535324 | 0.03990154 | 0.04107033 | 0.07621303 | 680 | 0 | 0 | 0 | 0 | 0 | 0 | 0 | 0 | 0 | 0
690 |  | 1.2872 | 1.3106 | 1.335 | 1.2866 | 1.3797 | 1.3121 | 1.3202 | 1.2976 | 1.3249 | 1.3315 | 1.4722 |  | 0.03204002 | 0.03680465 | 0.04203184 | 0.03192117 | 0.05224762 | 0.03711852 | 0.0388305 | 0.03412676 | 0.03983697 | 0.04126633 | 0.07572777 | 690 | 0 | 0 | 0 | 0 | 0 | 0 | 0 | 0 | 0 | 0
700 |  | 1.2915 | 1.3194 | 1.3524 | 1.2902 | 1.3896 | 1.3308 | 1.338 | 1.3189 | 1.3434 | 1.3444 | 1.4745 |  | 0.03289673 | 0.03866013 | 0.0459131 | 0.03263682 | 0.05461577 | 0.04111386 | 0.04269208 | 0.0385538 | 0.04388997 | 0.04411312 | 0.076348 | 700 | 0 | 0 | 0 | 0 | 0 | 0 | 0 | 0 | 0 | 0
EL GRAFICO OBTENIDO A PARTIR DE LOS DATOS DE REFLECTANCIA A DIFERENTES CONCENTRACIONES DEL COLOR DO 100 (AMARILLO) Y LA FUNCION DE KUBELKA MUNK (K/S), DETERMINA LO APLICABLE DEL METODO EN LA PROBLEMÁTICA YA QUE CUMPLE CON UN 70% LA IDEA DE LINEALIDAD DE LA FUNCION COMO SE MUESTRA EN LA SIGUIENTE FIGURA
[11 empty] | rF= |  | 0.04
[11 empty] | rD= |  | 0.5
|  | REFLECTANCIAS | [11 empty] | REFLECTANCIAS CON LA CORRECCION DE SAUNDERSON | [11 empty] | K/S con correccion de Saunderson | [11 empty] | K/S-Ks/Ss con correccion de Saunderson
| CONCENTRACION | 0,02 | 0,05 | 0,1 | 0,5 | 1 | 1,2 | 1,5 | 1,8 | 2,1 | 2,4 | SUSTRATO |  | 0,02 | 0,05 | 0,1 | 0,5 | 1 | 1,2 | 1,5 | 1,8 | 2,1 | 2,4 | SUSTRATO |  | 0,02 | 0,05 | 0,1 | 0,5 | 1 | 1,2 | 1,5 | 1,8 | 2,1 | 2,4 | SUSTRATO |  | 0,02 | 0,05 | 0,1 | 0,5 | 1 | 1,2 | 1,5 | 1,8 | 2,1 | 2,4
LONG DE ONDA | N | 1 | 2 | 3 | 4 | 5 | 6 | 7 | 8 | 9 | 10 |  |  | 1 | 2 | 3 | 4 | 5 | 6 | 7 | 8 | 9 | 10 | [13 empty] | LONG DE ONDA | 1 | 2 | 3 | 4 | 5 | 6 | 7 | 8 | 9 | 10
400 |  | 0.9272 | 0.723 | 0.5596 | 0.1877 | 0.1134 | 0.0896 | 0.0783 | 0.0718 | 0.0771 | 0.0737 | 1.4208 |  | 0.960589 | 0.831406 | 0.702352 | 0.2666787 | 0.1420554 | 0.09825674 | 0.07673044 | 0.06412583 | 0.07441581 | 0.06782731 | 1.179768 |  | 0.0008084763 | 0.0170939 | 0.06306976 | 1.008255 | 2.590782 | 4.137838 | 5.554684 | 6.829233 | 5.756211 | 6.405575 | 0.01369608 | 400 | 0 | 0.003397822 | 0.04937367 | 0.9945586 | 2.577086 | 4.124142 | 5.540988 | 6.815537 | 5.742515 | 6.391879
410 |  | 0.8469 | 0.6195 | 0.4548 | 0.1478 | 0.0893 | 0.0799 | 0.0705 | 0.0715 | 0.0735 | 0.067 | 1.4572 |  | 0.9133511 | 0.7528418 | 0.6034332 | 0.2019105 | 0.09769147 | 0.07980798 | 0.06158506 | 0.06354009 | 0.06743835 | 0.05471125 | 1.192327 |  | 0.00411016 | 0.04057105 | 0.1303087 | 1.5773 | 4.167 | 5.304942 | 7.149645 | 6.900818 | 6.447898 | 8.166245 | 0.01551156 | 410 | 0 | 0.02505948 | 0.1147971 | 1.561789 | 4.151488 | 5.28943 | 7.134133 | 6.885306 | 6.432387 | 8.150733
420 |  | 0.774 | 0.5395 | 0.3894 | 0.108 | 0.0761 | 0.0683 | 0.0587 | 0.0587 | 0.0595 | 0.0572 | 1.4661 |  | 0.866588 | 0.684481 | 0.5336795 | 0.1322957 | 0.07248268 | 0.05727006 | 0.03821396 | 0.03821396 | 0.03981623 | 0.03520262 | 1.19534 |  | 0.01026946 | 0.07272097 | 0.2037316 | 2.84556 | 5.934441 | 7.7592 | 12.10333 | 12.10333 | 11.5776 | 13.22109 | 0.01596098 | 420 | 0 | 0.05675999 | 0.1877706 | 2.829599 | 5.91848 | 7.743239 | 12.08737 | 12.08737 | 11.56164 | 13.20513
430 |  | 0.7086 | 0.4858 | 0.3341 | 0.0865 | 0.0623 | 0.0528 | 0.0524 | 0.0501 | 0.0516 | 0.0499 | 1.4911 |  | 0.8210733 | 0.6342296 | 0.4690216 | 0.0923994 | 0.04540364 | 0.02631579 | 0.02550391 | 0.0208226 | 0.02387814 | 0.02041448 | 1.203683 |  | 0.01949568 | 0.1054728 | 0.3005598 | 4.45749 | 10.03503 | 18.01316 | 18.61759 | 23.02279 | 19.95159 | 23.50263 | 0.01723325 | 430 | 0.002262421 | 0.08823956 | 0.2833265 | 4.440257 | 10.0178 | 17.99592 | 18.60036 | 23.00555 | 19.93436 | 23.4854
440 |  | 0.6658 | 0.445 | 0.2981 | 0.0672 | 0.0468 | 0.0419 | 0.0403 | 0.0383 | 0.0407 | 0.0363 | 1.4954 |  | 0.7892546 | 0.5934066 | 0.4237747 | 0.05510535 | 0.01406703 | 0.003950515 | 0.0006248047 | 0 | 0.001457271 | 0 | 1.205101 |  | 0.02813643 | 0.1392959 | 0.3917595 | 8.101082 | 34.55115 | 125.5678 | 799.2503 | 0 | 342.1079 | 0 | 0.01745342 | 440 | 0.010683 | 0.1218425 | 0.3743061 | 8.083629 | 34.5337 | 125.5503 | 799.2329 | 0 | 342.0904 | 0
450 |  | 0.676 | 0.4504 | 0.3013 | 0.0688 | 0.0465 | 0.0418 | 0.0407 | 0.0387 | 0.04 | 0.0379 | 1.5096 |  | 0.7969925 | 0.5989492 | 0.4279047 | 0.05825243 | 0.01345059 | 0.003742982 | 0.001457271 | 0 | 0 | 0 | 1.209746 |  | 0.02585473 | 0.1342699 | 0.3824368 | 7.61246 | 36.1798 | 132.5852 | 342.1079 | 0 | 0 | 0 | 0.01818297 | 450 | 0.007671757 | 0.116087 | 0.3642539 | 7.594277 | 36.16162 | 132.567 | 342.0897 | 0 | 0 | 0
460 |  | 0.6953 | 0.4748 | 0.3217 | 0.0754 | 0.0522 | 0.0467 | 0.0439 | 0.0423 | 0.0435 | 0.0408 | 1.5137 |  | 0.8113663 | 0.6234586 | 0.4537328 | 0.07112719 | 0.02509772 | 0.01386159 | 0.008092126 | 0.004780214 | 0.007265179 | 0.001665279 | 1.211078 |  | 0.02192762 | 0.1137072 | 0.3288366 | 6.065225 | 18.93468 | 35.07783 | 60.79251 | 103.6002 | 67.82506 | 299.2508 | 0.01839429 | 460 | 0.003533334 | 0.09531291 | 0.3104423 | 6.04683 | 18.91629 | 35.05943 | 60.77411 | 103.5818 | 67.80667 | 299.2324
470 |  | 0.7635 | 0.5425 | 0.384 | 0.1017 | 0.0665 | 0.0561 | 0.0524 | 0.0508 | 0.0513 | 0.0476 | 1.5008 |  | 0.8595189 | 0.6871795 | 0.5276074 | 0.1207791 | 0.05372529 | 0.03298842 | 0.02550391 | 0.02224969 | 0.02326779 | 0.01570897 | 1.206874 |  | 0.01148023 | 0.07120168 | 0.2114781 | 3.200179 | 8.333466 | 14.17333 | 18.61759 | 21.48335 | 20.50057 | 30.8368 | 0.01773042 | 470 | 0 | 0.05347127 | 0.1937477 | 3.182448 | 8.315736 | 14.1556 | 18.59986 | 21.46562 | 20.48284 | 30.81907
480 |  | 0.9266 | 0.7207 | 0.5549 | 0.1943 | 0.1152 | 0.0948 | 0.0846 | 0.079 | 0.0807 | 0.0772 | 1.512 |  | 0.9602513 | 0.8297678 | 0.6982168 | 0.2769452 | 0.1452859 | 0.1080016 | 0.08879156 | 0.07807808 | 0.08134306 | 0.0746089 | 1.210526 |  | 0.0008226812 | 0.01746212 | 0.06521834 | 0.9438841 | 2.514132 | 3.683563 | 4.675562 | 5.442885 | 5.187477 | 5.738917 | 0.01830664 | 480 | 0 | 0 | 0.0469117 | 0.9255775 | 2.495826 | 3.665256 | 4.657255 | 5.424579 | 5.169171 | 5.720611
490 |  | 1.1341 | 0.9832 | 0.8462 | 0.4173 | 0.2891 | 0.2469 | 0.2169 | 0.2042 | 0.2091 | 0.2039 | 1.5212 |  | 1.065284 | 0.9911728 | 0.9129204 | 0.5642713 | 0.412042 | 0.3546148 | 0.3111971 | 0.2921188 | 0.2995306 | 0.291663 | 1.213502 |  | 0.00200041 | 3.930704e-05 | 0.004153077 | 0.1682342 | 0.4194895 | 0.5872881 | 0.7622973 | 0.8576916 | 0.8190438 | 0.860139 | 0.01878156 | 490 | 0 | 0 | 0 | 0.1494527 | 0.4007079 | 0.5685065 | 0.7435157 | 0.83891 | 0.8002623 | 0.8413574
500 |  | 1.2482 | 1.1714 | 1.1129 | 0.7474 | 0.5978 | 0.5412 | 0.4994 | 0.4673 | 0.4731 | 0.4732 | 1.514 |  | 1.114473 | 1.081955 | 1.055536 | 0.8485067 | 0.7350112 | 0.6860115 | 0.6473158 | 0.6160167 | 0.6217788 | 0.6218777 | 1.211175 |  | 0.005879026 | 0.003103905 | 0.001461008 | 0.0135239 | 0.04776734 | 0.07185651 | 0.09607843 | 0.1196746 | 0.1150339 | 0.1149555 | 0.01840976 | 500 | 0 | 0 | 0 | 0 | 0.02935758 | 0.05344674 | 0.07766867 | 0.1012649 | 0.09662416 | 0.0965457
510 |  | 1.2817 | 1.2497 | 1.2527 | 1.0458 | 0.9462 | 0.8758 | 0.8411 | 0.7951 | 0.797 | 0.8173 | 1.5055 |  | 1.127947 | 1.115085 | 1.116307 | 1.023298 | 0.9711714 | 0.9308386 | 0.9097723 | 0.8805317 | 0.8817705 | 0.8948368 | 1.208411 |  | 0.007256695 | 0.005938814 | 0.00605895 | 0.0002652284 | 0.0004278803 | 0.002569348 | 0.004474217 | 0.008104571 | 0.007926216 | 0.006179504 | 0.01797195 | 510 | 0 | 0 | 0 | 0 | 0 | 0 | 0 | 0 | 0 | 0
520 |  | 1.2996 | 1.278 | 1.3092 | 1.202 | 1.1848 | 1.1085 | 1.0953 | 1.0629 | 1.0469 | 1.0834 | 1.5112 |  | 1.134979 | 1.126479 | 1.138704 | 1.095193 | 1.087799 | 1.053488 | 1.047288 | 1.031721 | 1.023845 | 1.041629 | 1.210267 |  | 0.008026316 | 0.007100375 | 0.008447727 | 0.004137054 | 0.003543264 | 0.001357844 | 0.001067604 | 0.000487649 | 0.0002776624 | 0.0008318664 | 0.0182654 | 520 | 0 | 0 | 0 | 0 | 0 | 0 | 0 | 0 | 0 | 0
530 |  | 1.3036 | 1.2849 | 1.3275 | 1.2614 | 1.29 | 1.2083 | 1.2143 | 1.194 | 1.1703 | 1.2082 | 1.513 |  | 1.136535 | 1.129212 | 1.145717 | 1.119831 | 1.131222 | 1.097872 | 1.100408 | 1.091769 | 1.081472 | 1.097829 | 1.210851 |  | 0.008201197 | 0.007392674 | 0.009266499 | 0.006411475 | 0.00761086 | 0.004362459 | 0.00458089 | 0.003856849 | 0.003068788 | 0.004358849 | 0.01835819 | 530 | 0 | 0 | 0 | 0 | 0 | 0 | 0 | 0 | 0 | 0
540 |  | 1.2997 | 1.2782 | 1.3274 | 1.2727 | 1.3222 | 1.2391 | 1.254 | 1.2404 | 1.219 | 1.2478 | 1.5051 |  | 1.135018 | 1.126558 | 1.145679 | 1.124367 | 1.143698 | 1.110741 | 1.116835 | 1.111276 | 1.102384 | 1.114309 | 1.20828 |  | 0.008030676 | 0.007108799 | 0.009261972 | 0.006878182 | 0.009027364 | 0.005520406 | 0.006111238 | 0.0055712 | 0.004754487 | 0.005863114 | 0.01795138 | 540 | 0 | 0 | 0 | 0 | 0 | 0 | 0 | 0 | 0 | 0
550 |  | 1.3011 | 1.2831 | 1.3353 | 1.2872 | 1.3436 | 1.2586 | 1.2774 | 1.2679 | 1.2455 | 1.2694 | 1.5115 |  | 1.135563 | 1.128501 | 1.148672 | 1.13012 | 1.151794 | 1.1187 | 1.12624 | 1.122446 | 1.113369 | 1.123047 | 1.210364 |  | 0.008091777 | 0.007316097 | 0.009621271 | 0.00749085 | 0.01000236 | 0.006297358 | 0.007075118 | 0.006678747 | 0.005771884 | 0.006740884 | 0.01828087 | 550 | 0 | 0 | 0 | 0 | 0 | 0 | 0 | 0 | 0 | 0
560 |  | 1.303 | 1.2772 | 1.3342 | 1.2893 | 1.3536 | 1.2704 | 1.2898 | 1.2785 | 1.2625 | 1.2823 | 1.5135 |  | 1.136302 | 1.126161 | 1.148257 | 1.130946 | 1.155524 | 1.123448 | 1.131143 | 1.126677 | 1.120275 | 1.128184 | 1.211013 |  | 0.0081749 | 0.007066705 | 0.009571038 | 0.007580807 | 0.01046616 | 0.006782404 | 0.00760227 | 0.007121442 | 0.006456475 | 0.007282136 | 0.01838397 | 560 | 0 | 0 | 0 | 0 | 0 | 0 | 0 | 0 | 0 | 0
570 |  | 1.2968 | 1.2722 | 1.3338 | 1.2859 | 1.3562 | 1.2735 | 1.297 | 1.2851 | 1.2743 | 1.2869 | 1.5053 |  | 1.133887 | 1.124168 | 1.148105 | 1.129607 | 1.156489 | 1.124687 | 1.133965 | 1.129291 | 1.125006 | 1.130001 | 1.208345 |  | 0.007904513 | 0.006857327 | 0.009552788 | 0.007435314 | 0.01058755 | 0.006911589 | 0.007913196 | 0.007401196 | 0.006945042 | 0.007478023 | 0.01796166 | 570 | 0 | 0 | 0 | 0 | 0 | 0 | 0 | 0 | 0 | 0
580 |  | 1.2847 | 1.2666 | 1.3267 | 1.2898 | 1.352 | 1.2721 | 1.2982 | 1.286 | 1.2803 | 1.2869 | 1.4961 |  | 1.129133 | 1.121924 | 1.145413 | 1.131143 | 1.15493 | 1.124128 | 1.134433 | 1.129646 | 1.127392 | 1.130001 | 1.205331 |  | 0.007384154 | 0.006625032 | 0.009230302 | 0.00760227 | 0.01039162 | 0.006853158 | 0.007965351 | 0.007439582 | 0.007197432 | 0.007478023 | 0.0174893 | 580 | 0 | 0 | 0 | 0 | 0 | 0 | 0 | 0 | 0 | 0
590 |  | 1.2892 | 1.2732 | 1.3292 | 1.2856 | 1.3622 | 1.2839 | 1.3079 | 1.2974 | 1.297 | 1.295 | 1.4972 |  | 1.130907 | 1.124567 | 1.146363 | 1.129489 | 1.158707 | 1.128817 | 1.138202 | 1.134121 | 1.133965 | 1.133183 | 1.205693 |  | 0.007576517 | 0.006899056 | 0.009343537 | 0.007422515 | 0.01086891 | 0.007350103 | 0.008390323 | 0.007930571 | 0.007913196 | 0.007826482 | 0.01754569 | 590 | 0 | 0 | 0 | 0 | 0 | 0 | 0 | 0 | 0 | 0
600 |  | 1.288 | 1.2786 | 1.3321 | 1.2897 | 1.3663 | 1.2897 | 1.3141 | 1.3022 | 1.3051 | 1.3017 | 1.5019 |  | 1.130435 | 1.126717 | 1.147462 | 1.131104 | 1.160215 | 1.131104 | 1.140594 | 1.135991 | 1.137117 | 1.135797 | 1.207234 |  | 0.007525084 | 0.007125657 | 0.009475322 | 0.007597976 | 0.01106213 | 0.007597976 | 0.008665024 | 0.008139873 | 0.00826704 | 0.008118001 | 0.01778691 | 600 | 0 | 0 | 0 | 0 | 0 | 0 | 0 | 0 | 0 | 0
610 |  | 1.283 | 1.2737 | 1.3267 | 1.2875 | 1.3617 | 1.2858 | 1.3102 | 1.2975 | 1.301 | 1.2981 | 1.4946 |  | 1.128461 | 1.124766 | 1.145413 | 1.130238 | 1.158522 | 1.129568 | 1.139091 | 1.13416 | 1.135525 | 1.134394 | 1.204837 |  | 0.00731185 | 0.006919948 | 0.009230302 | 0.007503682 | 0.0108454 | 0.007431047 | 0.008491955 | 0.007934916 | 0.008087408 | 0.007961001 | 0.01741243 | 610 | 0 | 0 | 0 | 0 | 0 | 0 | 0 | 0 | 0 | 0
620 |  | 1.2848 | 1.2806 | 1.3314 | 1.2886 | 1.3669 | 1.2939 | 1.3178 | 1.3045 | 1.3105 | 1.3077 | 1.4979 |  | 1.129173 | 1.127511 | 1.147197 | 1.130671 | 1.160436 | 1.132752 | 1.142014 | 1.136885 | 1.139206 | 1.138125 | 1.205922 |  | 0.007388414 | 0.007210119 | 0.009443469 | 0.007550788 | 0.01109047 | 0.007778902 | 0.00883006 | 0.008240686 | 0.008505235 | 0.008381501 | 0.01758159 | 620 | 0 | 0 | 0 | 0 | 0 | 0 | 0 | 0 | 0 | 0
630 |  | 1.2767 | 1.2775 | 1.3274 | 1.2811 | 1.3599 | 1.2881 | 1.3127 | 1.2937 | 1.305 | 1.3048 | 1.4837 |  | 1.125962 | 1.12628 | 1.145679 | 1.127709 | 1.157858 | 1.130474 | 1.140055 | 1.132674 | 1.137079 | 1.137001 | 1.201231 |  | 0.007045685 | 0.007079326 | 0.009261972 | 0.00723128 | 0.01076086 | 0.007529366 | 0.008602791 | 0.007770259 | 0.008262646 | 0.00825386 | 0.01685524 | 630 | 0 | 0 | 0 | 0 | 0 | 0 | 0 | 0 | 0 | 0
640 |  | 1.2743 | 1.2797 | 1.3276 | 1.2813 | 1.3677 | 1.2913 | 1.3134 | 1.2947 | 1.3083 | 1.308 | 1.4816 |  | 1.125006 | 1.127154 | 1.145755 | 1.127788 | 1.160729 | 1.131732 | 1.140324 | 1.133065 | 1.138357 | 1.138241 | 1.200533 |  | 0.006945042 | 0.007172076 | 0.009271026 | 0.007239749 | 0.01112829 | 0.00766676 | 0.008633892 | 0.007813497 | 0.008407975 | 0.008394735 | 0.01674818 | 640 | 0 | 0 | 0 | 0 | 0 | 0 | 0 | 0 | 0 | 0
650 |  | 1.2876 | 1.3007 | 1.3379 | 1.2884 | 1.3761 | 1.3029 | 1.3242 | 1.3066 | 1.3206 | 1.3201 | 1.4933 |  | 1.130277 | 1.135408 | 1.149652 | 1.130592 | 1.163799 | 1.136263 | 1.144461 | 1.137699 | 1.143087 | 1.142895 | 1.204409 |  | 0.007507961 | 0.008074306 | 0.009740258 | 0.007542217 | 0.01152702 | 0.008170519 | 0.009117417 | 0.008333024 | 0.008955487 | 0.008933056 | 0.01734585 | 650 | 0 | 0 | 0 | 0 | 0 | 0 | 0 | 0 | 0 | 0
660 |  | 1.2832 | 1.3066 | 1.3368 | 1.2854 | 1.3807 | 1.304 | 1.3208 | 1.3008 | 1.3213 | 1.3239 | 1.4802 |  | 1.12854 | 1.137699 | 1.149238 | 1.12941 | 1.165471 | 1.136691 | 1.143163 | 1.135447 | 1.143354 | 1.144347 | 1.200067 |  | 0.007320346 | 0.008333024 | 0.009689873 | 0.007413985 | 0.01174665 | 0.008218741 | 0.008964464 | 0.008078673 | 0.008986915 | 0.009103894 | 0.01667685 | 660 | 0 | 0 | 0 | 0 | 0 | 0 | 0 | 0 | 0 | 0
670 |  | 1.2937 | 1.3142 | 1.3461 | 1.293 | 1.385 | 1.3145 | 1.3245 | 1.3076 | 1.3296 | 1.334 | 1.4865 |  | 1.132674 | 1.140632 | 1.152729 | 1.132399 | 1.167028 | 1.140747 | 1.144576 | 1.138086 | 1.146515 | 1.148181 | 1.202161 |  | 0.007770259 | 0.008669473 | 0.01011784 | 0.007740032 | 0.01195276 | 0.008682826 | 0.009130944 | 0.008377091 | 0.009361686 | 0.009561912 | 0.01699814 | 670 | 0 | 0 | 0 | 0 | 0 | 0 | 0 | 0 | 0 | 0
680 |  | 1.287 | 1.321 | 1.3453 | 1.2803 | 1.3861 | 1.3106 | 1.3247 | 1.3036 | 1.3252 | 1.3306 | 1.474 |  | 1.130041 | 1.14324 | 1.15243 | 1.127392 | 1.167426 | 1.139245 | 1.144652 | 1.136535 | 1.144842 | 1.146894 | 1.197995 |  | 0.007482298 | 0.008973443 | 0.01008085 | 0.007197432 | 0.01200561 | 0.008509663 | 0.009139965 | 0.008201197 | 0.009162528 | 0.009407099 | 0.01636151 | 680 | 0 | 0 | 0 | 0 | 0 | 0 | 0 | 0 | 0 | 0
690 |  | 1.2872 | 1.3106 | 1.335 | 1.2866 | 1.3797 | 1.3121 | 1.3202 | 1.2976 | 1.3249 | 1.3315 | 1.4722 |  | 1.13012 | 1.139245 | 1.148559 | 1.129883 | 1.165108 | 1.139823 | 1.142934 | 1.134199 | 1.144728 | 1.147235 | 1.197392 |  | 0.00749085 | 0.008509663 | 0.009607564 | 0.007465203 | 0.01169883 | 0.008576155 | 0.008937541 | 0.007939262 | 0.009148989 | 0.009448018 | 0.01627012 | 690 | 0 | 0 | 0 | 0 | 0 | 0 | 0 | 0 | 0 | 0
700 |  | 1.2915 | 1.3194 | 1.3524 | 1.2902 | 1.3896 | 1.3308 | 1.338 | 1.3189 | 1.3434 | 1.3444 | 1.4745 |  | 1.131811 | 1.142627 | 1.155078 | 1.1313 | 1.168687 | 1.14697 | 1.14969 | 1.142436 | 1.151719 | 1.152093 | 1.198162 |  | 0.00767537 | 0.008901677 | 0.01041024 | 0.007619452 | 0.01217408 | 0.009416189 | 0.009744841 | 0.00887928 | 0.009993131 | 0.01003928 | 0.01638691 | 700 | 0 | 0 | 0 | 0 | 0 | 0 | 0 | 0 | 0 | 0

## GRAF KS VS CONCENT (DO 302)
DO 302
|  | REFLECTANCIAS | [9 empty] | REFLECTANCIAS (%) | [9 empty] | K/S sin correccion de Saunderson | [9 empty] | K/S - Ks/Ss sin correccion de Saunderson
LONG DE ONDA | CONCENTRACION | 0.02 | 0.05 | 0.1 | 0.5 | 1 | 1,2 | 1.8 | 2.1 | 2.4 | SUSTRATO | 0.02 | 0.05 | 0.1 | 0.5 | 1 | 1,2 | 1.8 | 2.1 | 2.4 | SUSTRATO | 0.02 | 0.05 | 0.1 | 0.5 | 1 | 1,2 | 1.8 | 2.1 | 2.4 | SUSTRATO | 0.02 | 0.05 | 0.1 | 0.5 | 1 | 1,2 | 1.8 | 2.1 | 2.4 | SUSTRATO
400 |  | 133,09 | 114,43 | 99,66 | 51,31 | 34,30 | 26,37 | 17,93 | 16,25 | 14,54 | 166,95 | 1.3309 | 1.1443 | 0.9966 | 0.5131 | 0.343 | 0.2637 | 0.1793 | 0.1625 | 0.1454 | 1.6695 | 0.04113563 | 0.009098353 | 5.799719e-06 | 0.2310189 | 0.6292259 | 1.027944 | 1.878272 | 2.158173 | 2.51149 | 0.1342409 | 0 | 0 | 0 | 0.09677805 | 0.4949851 | 0.8937032 | 1.744032 | 2.023932 | 2.377249
410 |  | 138,79 | 115,12 | 97,30 | 47,71 | 30,89 | 21,79 | 14,85 | 13,61 | 11,81 | 180,23 | 1.3879 | 1.1512 | 0.973 | 0.4771 | 0.3089 | 0.2179 | 0.1485 | 0.1361 | 0.1181 | 1.8023 | 0.0542065 | 0.009929395 | 0.0003746146 | 0.2865483 | 0.7730968 | 1.403581 | 2.441253 | 2.741819 | 3.29275 | 0.1785733 | 0 | 0 | 0 | 0.107975 | 0.5945235 | 1.225007 | 2.26268 | 2.563246 | 3.114177
420 |  | 132,00 | 107,09 | 86,73 | 38,98 | 24,65 | 16,95 | 11,53 | 9,99 | 9,72 | 182,07 | 1.32 | 1.0709 | 0.8673 | 0.3898 | 0.2465 | 0.1695 | 0.1153 | 0.0999 | 0.0972 | 1.8207 | 0.03878788 | 0.002347003 | 0.01015179 | 0.4776091 | 1.151648 | 2.034603 | 3.394163 | 4.054955 | 4.192633 | 0.1849697 | 0 | 0 | 0 | 0.2926394 | 0.9666779 | 1.849633 | 3.209194 | 3.869985 | 4.007663
430 |  | 117,75 | 89,91 | 70,24 | 28,35 | 17,55 | 12,89 | 8,60 | 7,56 | 6,99 | 173,52 | 1.1775 | 0.8991 | 0.7024 | 0.2835 | 0.1755 | 0.1289 | 0.086 | 0.0756 | 0.0699 | 1.7352 | 0.01337845 | 0.005661667 | 0.0630451 | 0.9054184 | 1.936753 | 2.943426 | 4.856953 | 5.651557 | 6.188026 | 0.1557512 | 0 | 0 | 0 | 0.7496672 | 1.781002 | 2.787675 | 4.701202 | 5.495805 | 6.032275
440 |  | 100,19 | 73,52 | 55,14 | 20,32 | 11,83 | 9,77 | 6,31 | 5,81 | 5,36 | 158,03 | 1.0019 | 0.7352 | 0.5514 | 0.2032 | 0.1183 | 0.0977 | 0.0631 | 0.0581 | 0.0536 | 1.5803 | 1.801577e-06 | 0.04768705 | 0.1824827 | 1.56223 | 3.285693 | 4.166557 | 6.95548 | 7.634902 | 8.355158 | 0.1065456 | 0 | 0 | 0.07593711 | 1.455684 | 3.179147 | 4.060012 | 6.848935 | 7.528356 | 8.248613
450 |  | 95,50 | 67,70 | 49,61 | 17,18 | 9,79 | 8,16 | 5,33 | 4,98 | 4,53 | 159,21 | 0.955 | 0.677 | 0.4961 | 0.1718 | 0.0979 | 0.0816 | 0.0533 | 0.0498 | 0.0453 | 1.5921 | 0.001060209 | 0.07705244 | 0.2559113 | 1.996261 | 4.156202 | 5.168251 | 8.407513 | 9.065061 | 10.06018 | 0.1101006 | 0 | 0 | 0.1458107 | 1.88616 | 4.046102 | 5.05815 | 8.297412 | 8.95496 | 9.950077
460 |  | 91,88 | 63,19 | 44,74 | 14,71 | 8,44 | 6,85 | 4,69 | 4,44 | 4,21 | 164,02 | 0.9188 | 0.6319 | 0.4474 | 0.1471 | 0.0844 | 0.0685 | 0.0469 | 0.0444 | 0.0421 | 1.6402 | 0.003588071 | 0.1072144 | 0.3412682 | 2.472598 | 4.966371 | 6.33352 | 9.684431 | 10.28346 | 10.89753 | 0.1249409 | 0 | 0 | 0.2163273 | 2.347657 | 4.84143 | 6.208579 | 9.55949 | 10.15852 | 10.77259
470 |  | 87,52 | 58,14 | 40,53 | 12,88 | 7,59 | 6,00 | 4,40 | 4.09 | 3,96 | 165,91 | 0.8752 | 0.5814 | 0.4053 | 0.1288 | 0.0759 | 0.06 | 0.044 | 0.0409 | 0.0396 | 1.6591 | 0.008897989 | 0.1506931 | 0.4363041 | 2.946388 | 5.625565 | 7.363333 | 10.38564 | 11.24539 | 11.64606 | 0.1309182 | 0 | 0.01977491 | 0.3053859 | 2.815469 | 5.494647 | 7.232415 | 10.25472 | 11.11447 | 11.51514
480 |  | 83,24 | 54,23 | 36,63 | 11.01 | 6,64 | 5,32 | 4.06 | 3,75 | 3,66 | 165,83 | 0.8324 | 0.5423 | 0.3663 | 0.1101 | 0.0664 | 0.0532 | 0.0406 | 0.0375 | 0.0366 | 1.6583 | 0.01687275 | 0.1931489 | 0.5481514 | 3.596376 | 6.56332 | 8.425096 | 11.33557 | 12.35208 | 12.6795 | 0.1306636 | 0 | 0.0624853 | 0.4174878 | 3.465712 | 6.432657 | 8.294433 | 11.20491 | 12.22142 | 12.54884
490 |  | 79,30 | 50,51 | 33,57 | 9,71 | 5,97 | 5.07 | 3,95 | 3,70 | 3,58 | 164,24 | 0.793 | 0.5051 | 0.3357 | 0.0971 | 0.0597 | 0.0507 | 0.0395 | 0.037 | 0.0358 | 1.6424 | 0.02701702 | 0.242453 | 0.6572751 | 4.197881 | 7.405059 | 8.887283 | 11.67798 | 12.53201 | 12.98438 | 0.1256325 | 0 | 0.1168205 | 0.5316425 | 4.072248 | 7.279427 | 8.76165 | 11.55235 | 12.40638 | 12.85875
500 |  | 75,14 | 47,03 | 30,79 | 8,89 | 5,61 | 4,89 | 3,66 | 3,55 | 3,36 | 162,17 | 0.7514 | 0.4703 | 0.3079 | 0.0889 | 0.0561 | 0.0489 | 0.0366 | 0.0355 | 0.0336 | 1.6217 | 0.04112454 | 0.2983012 | 0.7778539 | 4.668747 | 7.940706 | 9.249399 | 12.6795 | 13.10226 | 13.89775 | 0.1191684 | 0 | 0.1791327 | 0.6586854 | 4.549579 | 7.821538 | 9.13023 | 12.56033 | 12.98309 | 13.77858
510 |  | 72,90 | 45,21 | 29,29 | 8,22 | 5,14 | 4,50 | 3,46 | 3,52 | 3,31 | 161,29 | 0.729 | 0.4521 | 0.2929 | 0.0822 | 0.0514 | 0.045 | 0.0346 | 0.0352 | 0.0331 | 1.6129 | 0.05037106 | 0.332 | 0.8535173 | 5.123825 | 8.753326 | 10.13361 | 13.46817 | 13.22215 | 14.12229 | 0.1164506 | 0 | 0.2155494 | 0.7370666 | 5.007374 | 8.636876 | 10.01716 | 13.35172 | 13.10569 | 14.00584
520 |  | 72,81 | 45,17 | 29,30 | 8,24 | 5.12 | 4,70 | 3,52 | 3,63 | 3,44 | 161,84 | 0.7281 | 0.4517 | 0.293 | 0.0824 | 0.0512 | 0.047 | 0.0352 | 0.0363 | 0.0344 | 1.6184 | 0.05076886 | 0.3327794 | 0.8529846 | 5.109161 | 8.791225 | 9.661798 | 13.22215 | 12.79225 | 13.55208 | 0.1181471 | 0 | 0.2146323 | 0.7348375 | 4.991014 | 8.673078 | 9.543651 | 13.104 | 12.67411 | 13.43394
530 |  | 74,15 | 46,15 | 30,22 | 8,59 | 5,19 | 4,73 | 3,52 | 3,63 | 3,59 | 161,93 | 0.7415 | 0.4615 | 0.3022 | 0.0859 | 0.0519 | 0.0473 | 0.0352 | 0.0363 | 0.0359 | 1.6193 | 0.04505883 | 0.3141736 | 0.8056334 | 4.863672 | 8.659861 | 9.594475 | 13.22215 | 12.79225 | 12.94553 | 0.1184254 | 0 | 0.1957482 | 0.687208 | 4.745246 | 8.541436 | 9.476049 | 13.10372 | 12.67383 | 12.8271
540 |  | 76,76 | 48,46 | 32,18 | 9,38 | 5,49 | 5.06 | 3,65 | 3,61 | 3,62 | 161,46 | 0.7676 | 0.4846 | 0.3218 | 0.0938 | 0.0549 | 0.0506 | 0.0365 | 0.0361 | 0.0362 | 1.6146 | 0.03518093 | 0.2740788 | 0.7146601 | 4.37739 | 8.134918 | 8.906723 | 12.71688 | 12.86847 | 12.83025 | 0.1169742 | 0 | 0.1571046 | 0.5976859 | 4.260416 | 8.017944 | 8.789749 | 12.59991 | 12.75149 | 12.71328
550 |  | 82,41 | 53,39 | 36,91 | 11.01 | 6,48 | 5,60 | 3,94 | 3,97 | 3,78 | 162,61 | 0.8241 | 0.5339 | 0.3691 | 0.1101 | 0.0648 | 0.056 | 0.0394 | 0.0397 | 0.0378 | 1.6261 | 0.01877249 | 0.203455 | 0.5391964 | 3.596376 | 6.748449 | 7.956571 | 11.71006 | 11.61431 | 12.24641 | 0.1205342 | 0 | 0.0829208 | 0.4186623 | 3.475842 | 6.627915 | 7.836037 | 11.58952 | 11.49377 | 12.12588
560 |  | 90,65 | 61,76 | 44,38 | 14,46 | 8,21 | 7.11 | 4,70 | 4,36 | 4,19 | 162,93 | 0.9065 | 0.6176 | 0.4438 | 0.1446 | 0.0821 | 0.0711 | 0.047 | 0.0436 | 0.0419 | 1.6293 | 0.00482198 | 0.1183855 | 0.3485336 | 2.530115 | 5.131184 | 6.067899 | 9.661798 | 10.48969 | 10.95412 | 0.1215303 | 0 | 0 | 0.2270034 | 2.408584 | 5.009654 | 5.946369 | 9.540268 | 10.36816 | 10.83259
570 |  | 100,46 | 73,03 | 55,59 | 20,49 | 11,53 | 9,94 | 6,26 | 5,54 | 5,21 | 162,86 | 1.0046 | 0.7303 | 0.5559 | 0.2049 | 0.1153 | 0.0994 | 0.0626 | 0.0554 | 0.0521 | 1.6286 | 1.053155e-05 | 0.04980014 | 0.1773923 | 1.542665 | 3.394163 | 4.079881 | 7.01852 | 8.052971 | 8.622979 | 0.1213122 | 0 | 0 | 0.05608019 | 1.421353 | 3.272851 | 3.958569 | 6.897208 | 7.931659 | 8.501667
580 |  | 111,72 | 87,07 | 72,60 | 31,27 | 18,49 | 16.04 | 10.05 | 8,93 | 7,98 | 162,80 | 1.1172 | 0.8707 | 0.726 | 0.3127 | 0.1849 | 0.1604 | 0.1005 | 0.0893 | 0.0798 | 1.628 | 0.00614744 | 0.009600603 | 0.05170523 | 0.7553267 | 1.796614 | 2.197407 | 4.025374 | 4.643754 | 5.305564 | 0.1211253 | 0 | 0 | 0 | 0.6342013 | 1.675489 | 2.076282 | 3.904249 | 4.522629 | 5.184439
590 |  | 121,92 | 102,47 | 92,86 | 48,02 | 31,09 | 27,34 | 18,32 | 16,13 | 14,63 | 163,09 | 1.2192 | 1.0247 | 0.9286 | 0.4802 | 0.3109 | 0.2734 | 0.1832 | 0.1613 | 0.1463 | 1.6309 | 0.01970499 | 0.000297692 | 0.002744971 | 0.2813328 | 0.7636842 | 0.9655222 | 1.820858 | 2.180464 | 2.490785 | 0.1220292 | 0 | 0 | 0 | 0.1593036 | 0.641655 | 0.843493 | 1.698828 | 2.058435 | 2.368756
600 |  | 129,04 | 115,25 | 111,88 | 69,90 | 49,28 | 44,44 | 32,63 | 29,27 | 26,74 | 163,33 | 1.2904 | 1.1525 | 1.1188 | 0.699 | 0.4928 | 0.4444 | 0.3263 | 0.2927 | 0.2674 | 1.6333 | 0.03267675 | 0.01008948 | 0.006307401 | 0.06480758 | 0.2610104 | 0.3473125 | 0.6954822 | 0.8545837 | 1.003558 | 0.1227787 | 0 | 0 | 0 | 0 | 0.1382317 | 0.2245338 | 0.5727035 | 0.731805 | 0.8807792
610 |  | 130,82 | 121,56 | 124,85 | 91,90 | 70,61 | 64,82 | 51,85 | 47,54 | 44,21 | 162,07 | 1.3082 | 1.2156 | 1.2485 | 0.919 | 0.7061 | 0.6482 | 0.5185 | 0.4754 | 0.4421 | 1.6207 | 0.03630456 | 0.01911951 | 0.02473058 | 0.003569641 | 0.061165 | 0.09546686 | 0.2235702 | 0.2894459 | 0.3520158 | 0.1188587 | 0 | 0 | 0 | 0 | 0 | 0 | 0.1047115 | 0.1705872 | 0.2331572
620 |  | 132,53 | 125,63 | 132,89 | 111,04 | 91,83 | 86,62 | 73,94 | 69,39 | 65,27 | 162,13 | 1.3253 | 1.2563 | 1.3289 | 1.1104 | 0.9183 | 0.8662 | 0.7394 | 0.6939 | 0.6527 | 1.6213 | 0.03992307 | 0.02614411 | 0.04070103 | 0.005488184 | 0.003634373 | 0.0103339 | 0.04592397 | 0.06751492 | 0.09239872 | 0.1190445 | 0 | 0 | 0 | 0 | 0 | 0 | 0 | 0 | 0
630 |  | 132,84 | 127,02 | 135,85 | 122,74 | 107,61 | 104,15 | 93,41 | 89,30 | 85,29 | 160,99 | 1.3284 | 1.2702 | 1.3585 | 1.2274 | 1.0761 | 1.0415 | 0.9341 | 0.893 | 0.8529 | 1.6099 | 0.04059265 | 0.0287388 | 0.047303 | 0.02106516 | 0.002690833 | 0.0008268123 | 0.002324596 | 0.006410414 | 0.0126852 | 0.1155283 | 0 | 0 | 0 | 0 | 0 | 0 | 0 | 0 | 0
640 |  | 133,67 | 128,87 | 137,71 | 129,53 | 119,13 | 117,19 | 108,64 | 105,34 | 102,08 | 161,07 | 1.3367 | 1.2887 | 1.3771 | 1.2953 | 1.1913 | 1.1719 | 1.0864 | 1.0534 | 1.0208 | 1.6107 | 0.04240551 | 0.03233789 | 0.05163184 | 0.03366096 | 0.01535956 | 0.01260756 | 0.003435641 | 0.001353503 | 0.0002119122 | 0.115774 | 0 | 0 | 0 | 0 | 0 | 0 | 0 | 0 | 0
650 |  | 137,28 | 133,60 | 140,59 | 135,46 | 128,70 | 126,47 | 119,55 | 117,51 | 114,72 | 163,59 | 1.3728 | 1.336 | 1.4059 | 1.3546 | 1.287 | 1.2647 | 1.1955 | 1.1751 | 1.1472 | 1.6359 | 0.05061911 | 0.0422515 | 0.05859407 | 0.04641265 | 0.03200039 | 0.02770068 | 0.01598505 | 0.0130457 | 0.009443794 | 0.1235922 | 0 | 0 | 0 | 0 | 0 | 0 | 0 | 0 | 0
660 |  | 139,01 | 136,66 | 141,98 | 137,91 | 134,03 | 131,46 | 125,58 | 124,14 | 121,51 | 164,44 | 1.3901 | 1.3666 | 1.4198 | 1.3791 | 1.3403 | 1.3146 | 1.2558 | 1.2414 | 1.2151 | 1.6444 | 0.05473635 | 0.04917151 | 0.06206228 | 0.05210529 | 0.04320081 | 0.03764383 | 0.02605257 | 0.02347106 | 0.01903877 | 0.1262623 | 0 | 0 | 0 | 0 | 0 | 0 | 0 | 0 | 0
670 |  | 142,00 | 140,79 | 145,07 | 141,10 | 139,74 | 134,94 | 129,34 | 128,65 | 126,68 | 166,93 | 1.42 | 1.4079 | 1.4507 | 1.411 | 1.3974 | 1.3494 | 1.2934 | 1.2865 | 1.2668 | 1.6693 | 0.06211268 | 0.05908886 | 0.0700112 | 0.05985861 | 0.05650736 | 0.04523505 | 0.03327801 | 0.03190138 | 0.0280953 | 0.1341767 | 0 | 0 | 0 | 0 | 0 | 0 | 0 | 0 | 0
680 |  | 144,95 | 145,00 | 148,18 | 144,24 | 144,51 | 136,12 | 131,21 | 131,04 | 128,67 | 170,09 | 1.4495 | 1.45 | 1.4818 | 1.4424 | 1.4451 | 1.3612 | 1.3121 | 1.3104 | 1.2867 | 1.7009 | 0.06969653 | 0.06982759 | 0.07832745 | 0.06784448 | 0.06854682 | 0.04792295 | 0.03711852 | 0.03676288 | 0.03194097 | 0.144412 | 0 | 0 | 0 | 0 | 0 | 0 | 0 | 0 | 0
690 |  | 148,70 | 148,46 | 151,83 | 148,23 | 149,07 | 136,68 | 132,14 | 131,85 | 129,91 | 173,67 | 1.487 | 1.4846 | 1.5183 | 1.4823 | 1.4907 | 1.3668 | 1.3214 | 1.3185 | 1.2991 | 1.7367 | 0.07974748 | 0.07909105 | 0.08846568 | 0.07846363 | 0.08076289 | 0.04921797 | 0.03908656 | 0.03846881 | 0.03443184 | 0.1562523 | 0 | 0 | 0 | 0 | 0 | 0 | 0 | 0 | 0
700 |  | 154,21 | 154,32 | 157,61 | 155,11 | 155,63 | 139,39 | 134,95 | 134,44 | 132,30 | 179,33 | 1.5421 | 1.5432 | 1.5761 | 1.5511 | 1.5563 | 1.3939 | 1.3495 | 1.3444 | 1.323 | 1.7933 | 0.09528319 | 0.09560207 | 0.1052888 | 0.09790188 | 0.09942482 | 0.05565579 | 0.0452576 | 0.04411312 | 0.03942895 | 0.1754656 | 0 | 0 | 0 | 0 | 0 | 0 | 0 | 0 | 0

## PROCESO PARA DETERMINAR R
PASO 1. PARA REALZAR LAS PRUEBAS, PRIMERO SE HIZO EL TEÑIDO DE 10 MUESTRAS A DIFERENTES CONCENTRACIONES DE HILO DE POLIESTER CON TITULO 165/48F CON LOS SIGUIENTES COLORANTES: DO 302 ROJO, DO 100 AMARILLO, DO 500 AZUL.
| RELACION DE BAÑO | 10
| PESO SUSTRATO | 2g
| MATERIAL | 165/48F
| NUMERO DE MUESTRAS | 10
| VALORES D CONC. | 0,02
0,05
0,1
0,5
1
1,2
1,5
1,8
2,1
2,4
PASO 2. SE PROCEDIO A DETERMINAR EL VALOR DE REFLECTANCIA DE CADA MUESTRA DE LOS 3 COLORANTES Y EL SUSTRATO QUE ES EL HILO BLANCO SIN NINGUN COLORANTE EN EL ESPECTOFOTOMETRO DE REJILLA CON EL QUE CUENTA LA EMPRESA Y A CONTINUACION SE MUESTRAN LAS RESPUESTAS DE REFLECTANCIA Y EL GRAFICO QUE DEFINE LOS COLORES EN EL SISTEMA CIELAB.
PASO 3. SE DETERMINO EL VALOR DE LOS COLORES BARNIE Y ROJO NARANJA CON AYUDA DEL MISMO ESPECTOFOTOMETRO PARA REALIZAR LA PRUEBA DE LA OBTENCION DERECETAS CON LA FORMULA KUBELKA MUNK, ESTOS COLORES SON ESTANDARES PROVISTOS POR LA EMPRESA A LOS QUE PRETENDE LLEGAR CON LAS MUESTRAS.